## 不合格企业
2021年水泥等40种产品质量监督抽查不合格产品及企业名单
序号 | 分类 | 产品名称 | 规格型号 | 商标 | 生产日期及批号 | 生产许可证号 | 执行标准 | 标称生产企业名称 | 标称生产企业地址 | 受检企业名称（电商平台及电商名称） | 受检企业地址 | 受检企业所在地市 | 受检企业所在地县 | 抽检单位 | 不合格项目 | 不合格项目标准值及实测值（以逗号分隔） | 抽查领域（生产或流通）
1 | 水泥 | 普通硅酸盐水泥 | P•O 42.5 | 鸽岭 | 2021-05-28 | XK08-001-00004 | GB175-2007、GB31893-2015、GB6566-2010 | 巴东县水布垭朝阳水泥有限公司 | 巴东县水布垭镇三友坪村七组 | 巴东县水布垭朝阳水泥有限公司 | 巴东县水布垭镇三友坪村七组 | 恩施州 | 巴东县 | 十堰市工业产品质量检验检测所 | 28天抗压强度 | ≥42.5,39.3 | 生产
2 | 建筑节能保温材料及新型墙体材料 | 蒸压加气混凝土砌块 | ACB A3.5 B06 600×300×100B |  | 2021-06-15 |  | GB/T 11968-2006、GB 6566-2010 | 襄阳敏杰星新型建材实业有限公司 | 襄阳市高新区武坡社区 | 襄阳敏杰星新型建材实业有限公司 | 襄阳市高新区武坡社区 | 襄阳市 | 高新区 | 十堰市工业产品质量检验检测所 | 干密度；干密度级别 | ≤625，663； B06，B07 | 生产
3 | 砌块、灰砂砖 | 蒸压灰砂实心砖 | LSSB-N MU10 240×115×53 | / | 2021/6/20 |  | 《湖北省新型建筑保温材料及墙体材料产品质量监督抽查实施细则》, GB/T 11945-2019,GB 6566-2010 | 建始县永昌新型建材有限责任公司 | 建始县业州指阳社区二组 | 建始县永昌新型建材有限责任公司 | 建始县业州指阳社区二组 | 恩施州 | 恩施土家族苗族自治州公共检验检测中心 |  | 吸水率 | ≤12%，14% | 生产
4 | 砌块、灰砂砖 | 蒸压灰砂实心砖 | LSSB-N MU10 240×115×53 | / | 2021/5/20 |  | 《湖北省新型建筑保温材料及墙体材料产品质量监督抽查实施细则》, GB/T 11945-2019,GB 6566-2010 | 建始县红土地新型节能建筑材料有限责任公司 | 建始县业州镇草子坝社区朝阳14号 | 建始县红土地新型节能建筑材料有限责任公司 | 建始县业州镇草子坝社区朝阳14号 | 恩施州 | 恩施土家族苗族自治州公共检验检测中心 |  | 吸水率 | ≤12%，16% | 生产
5 | 砌块、灰砂砖 | 蒸压灰砂实心砖 | LSSB-N MU15 240×115×53 | / | 2021/6/28 |  | 《湖北省新型建筑保温材料及墙体材料产品质量监督抽查实施细则》, GB/T 11945-2019,GB 6566-2010 | 恩施州五峰建材有限责任公司 | 恩施市六角亭办事处头道水村 | 恩施州五峰建材有限责任公司 | 恩施市六角亭办事处头道水村 | 恩施州 | 恩施土家族苗族自治州公共检验检测中心 |  | 吸水率 | ≤12%，15% | 生产
6 | 童车 | 儿童推车 | M1 |  |  | 2020012201324027 | GB 14748-2006 | 湖北省星宝儿童用品股份有限公司 | 汉川市刁东经济园 | 湖北省星宝儿童用品股份有限公司 | 汉川市刁东经济园 | 孝感 | 汉川 | 湖北省童车质量监督检验中心 | 危险夹缝、动态耐久性试验 | 1、危险夹缝：当按5.7a）的方法进行测试时在可触及区域内应无可使手指陷入的宽度大于5mm而小于12mm的间隙、开口或孔，除非其深度小于10mm，实测中在可触及区域内存在可使手指陷入的宽度大于5mm而小于12mm的间隙，且其深度大于10mm； 2、动态耐久性试验：车辆经5.18（动态耐久性测试）测试后，应无任何影响安全性的损坏，测试后，后轮上方管件脱落，折叠锁定装置的操作机构出现损坏； | 生产
7 | 童车 | 儿童推车 | HT600 |  |  |  | GB 14748-2006 | 黄金宝贝儿童用品有限公司 | 山东省枣庄市山亭区北京路北侧539号11㠉 | 应城市安安孕婴用品海山店 | 应城市开发区王桥路海山应置城38栋133号 | 孝感 | 应城 | 湖北省童车质量监督检验中心 | 座兜的座垫与靠背的角度和靠背的高度、稳定性、小零件、动态耐久性试验 | 1、座兜的座垫与靠背的角度和靠背的高度：按5.10条款测试时靠背的高度不应少于380mm，实测中靠背的高度370mm； 2、稳定性：在按5.11（稳定性测试）条测试时车辆不应翻倒，实测中车辆出现翻倒 3、小零件：根据本标准其他测试项目要求进行测试时脱落的零件不应是小零件，实测中动态耐久性试验中产生小零件； 4、动态耐久性试验：车辆经5.18（动态耐久性测试）测试后，应无任何影响安全性的损坏，测试后，车架一处铆钉脱落，车架断裂，产生小零件； | 流通
8 | 童车 | 儿童推车 | Y1 |  | 2020.12.10 |  | GB 14748-2006 | 中山宝宝好儿童用品有限公司 | 中山市横栏镇新茂村长安北路45号 | 余华 | 荆门市掇刀区零关税门面 | 荆门 | 荆门市掇刀区 | 湖北省童车质量监督检验中心 | 危险夹缝 | 1、危险夹缝：当按5.7a）的方法进行测试时在可触及区域内应无可使手指陷入的宽度大于5mm而小于12mm的间隙、开口或孔，除非其深度小于10mm，实测中在可触及区域内存在可使手指陷入的宽度大于5mm而小于12mm的间隙，且其深度大于10mm； | 流通
9 | 童车 | 儿童推车（轻便型手推车） | S1608FAF11170 |  | 2020.08.06 |  | GB 14748-2006 | 宝钜（中国）儿童用品有限公司 | 广东省东莞市清溪镇银河工业区 | 荆门金童贸易有限公司 | 荆门市东宝区北门路16号 | 荆门 | 荆门市东宝区 | 湖北省童车质量监督检验中心 | 危险夹缝 | 1、危险夹缝：当按5.7a）的方法进行测试时在可触及区域内应无可使手指陷入的宽度大于5mm而小于12mm的间隙、开口或孔，除非其深度小于10mm，实测中在可触及区域内存在可使手指陷入的宽度大于5mm而小于12mm的间隙，且其深度大于10mm； | 流通
10 | 天然大理石板材 | 天然大理石板材 | 600x600x15mm | 西西里灰 | / | / | GB/T19766-2016 | / | / | 恩施州万创商贸有限公司 | 建始县业州镇指阳社区徐家沟 | 恩施州 | 建始县 | 湖北省石材产品质量监督检验中心 | 镜像光泽度 | ≥70光泽单位，66光泽单位 | 流通
11 | 天然大理石板材 | 天然大理石板材 | 880x170x15mm | 云朵灰 | 2021年5月 | / | GB/T19766-2016 | / | / | 湖北金都石艺商贸有限公司 | 湖北省恩施市学院路156号 | 恩施州 | 恩施市 | 湖北省石材产品质量监督检验中心 | 镜像光泽度 | ≥70光泽单位，66光泽单位 | 流通
12 | 天然大理石板材 | 天然大理石板材 | 910x255x18mm | 灰木纹 | 2021年6月 | / | GB/T19766-2016 | / | / | 利川市鸿鑫大理石加工厂 | 利川市东城街道办事处杨柳树一组68号 | 恩施州 | 利川市 | 湖北省石材产品质量监督检验中心 | 镜像光泽度 | ≥70光泽单位，47光泽单位 | 流通
13 | 管材及管件 | 给水用聚乙烯管材 | PE100 dn25mm SDR11 PN1 .6MPa | 水之翼 | 20210605/ |  | GB/T 13663.2-2018、湖北省聚乙烯（PE）管材产品质量监督抽查实施细则（2021年版） | 湖北水之翼科技有限公司 | 枝江市白洋装备工业园善溪冲大道东段 | 湖北水之翼科技有限公司 | 枝江市白洋装备工业园善溪冲大道东段 | 宜昌 | 枝江市 | 三峡公共检验检测中心 | 灰分 | 标准指标:≤0.1,实测指标:1.1 | 生产
14 | 管材及管件 | 给水用聚乙烯管材 | PE100 DN25×2.0MPa SDR11 | 坤塑 | 20210607/ |  | GB/T 13663.2-2018、湖北省聚乙烯（PE）管材产品质量监督抽查实施细则（2021年版） | 湖北坤塑管业有限公司 | 湖北省枝江市安福寺镇紫荆路 | 湖北坤塑管业有限公司 | 湖北省枝江市安福寺镇紫荆路 | 宜昌 | 枝江市 | 三峡公共检验检测中心 | 灰分 | 标准指标:≤0.1,实测指标:0.3 | 生产
15 | 管材及管件 | 给水用聚乙烯管材 | PE100 DN20×2.0MPa SDR11 | 坤塑 | 20210331/ |  | GB/T 13663.2-2018、湖北省聚乙烯（PE）管材产品质量监督抽查实施细则（2021年版） | 湖北坤塑管业有限公司 | 湖北省枝江市安福寺镇紫荆路 | 湖北坤塑管业有限公司 | 湖北省枝江市安福寺镇紫荆路 | 宜昌 | 枝江市 | 三峡公共检验检测中心 | 灰分 | 标准指标:≤0.1,实测指标:0.4 | 生产
16 | 管材及管件 | HDPE给水用管材 | PE100 SDR13.6 PN1 .25MPa dn63mm | 双悦 | 20210628/ |  | GB/T 13663.2-2018、湖北省聚乙烯（PE）管材产品质量监督抽查实施细则（2021年版） | 湖北双悦实业发展有限公司 | 枝江市白洋镇装备工业园善溪冲大道旁 | 湖北双悦实业发展有限公司 | 枝江市白洋镇装备工业园善溪冲大道旁 | 宜昌 | 枝江市 | 三峡公共检验检测中心 | 灰分 | 标准指标:≤0.1,实测指标:0.5 | 生产
17 | 管材及管件 | 给水用聚乙烯管材 | PE100 dn32×en3.0mm SDR11 PN1 .6MPa | 四陵 | 2021/6/24/2021062403 |  | GB/T 13663.2-2018、湖北省聚乙烯（PE）管材产品质量监督抽查实施细则（2021年版） | 宜昌四陵塑料制品有限责任公司 | 宜昌高新区白洋镇屈家巷 | 宜昌四陵塑料制品有限责任公司 | 宜昌高新区白洋镇屈家巷 | 宜昌 | 枝江市 | 三峡公共检验检测中心 | 灰分 | 标准指标:≤0.1,实测指标:0.3 | 生产
18 | 管材及管件 | 给水用聚乙烯管材 | PE100 dn40×en3.7mm SDR11 PN1 .6MPa | 四陵 | 20210624/2021062405 |  | GB/T 13663.2-2018、湖北省聚乙烯（PE）管材产品质量监督抽查实施细则（2021年版） | 宜昌四陵塑料制品有限责任公司 | 宜昌高新区白洋镇屈家巷 | 宜昌四陵塑料制品有限责任公司 | 宜昌高新区白洋镇屈家巷 | 宜昌 | 枝江市 | 三峡公共检验检测中心 | 灰分 | 标准指标:≤0.1,实测指标:1.7 | 生产
19 | 食品接触纸和纸板材料及制品 | 福美佳纸杯（食品用一次性用品） | 250ml |  | 20210301/ | 鄂XK16-205-00234 | GB/T 27590-2011、GB 4806.8-2016、湖北省食品接触用纸和纸板材料及制品产品质量监督抽查实施细则（2021年版） | 赤壁市福美佳纸塑制品厂 | 陆水湖桃花坪 | 赤壁市福美佳纸塑制品厂 | 陆水湖桃花坪 | 咸宁 | 赤壁市 | 三峡公共检验检测中心 | 感官指标 | 标准指标:纸杯杯口及杯底不应凹陷、起皱；淋膜层应均匀，且杯身应清洁无异物；纸杯印刷图案应轮廓清晰、色泽均匀、无明显色斑，杯口距杯身15mm内、杯底距杯身10mm内不应印刷；纸杯不应有异味。,实测指标:杯口距杯身15mm内、杯底距杯身10mm内均有印刷 | 生产
20 | 陶瓷砖 | 陶瓷砖 | 600×600×9.5（mm）有釉 | 亚思亚 | 20210619/ |  | GB/T 4100-2015附录G、GB 6566-2010、湖北省陶瓷砖产品质量监督抽查实施细则（2021年版） | 宜昌专一陶瓷有限公司 | 远安县洋坪镇工业园 | 宜昌专一陶瓷有限公司 | 远安县洋坪镇工业园 | 宜昌 | 远安县 | 三峡公共检验检测中心 | 单个值,平均值,破坏强度,平均值,单个值 | 标准指标:≤0.6,实测指标:max:7.2,标准指标:E≤0.5,实测指标:7.0,标准指标:≥1300,实测指标:1112,标准指标:≥35,实测指标:25,标准指标:≥32,实测指标:min:24 | 生产
21 | 陶瓷砖 | 陶瓷砖（有釉） | 800×800×10.5（mm） 有釉 | 法莱登 | 20210511/20210511 |  | GB/T 4100-2015附录H、GB 6566-2010、湖北省陶瓷砖产品质量监督抽查实施细则（2021年版） | 湖北泰丽陶瓷有限公司 | 当阳市玉阳办事处玉窑枝公路（帝缘陶瓷公司院内） | 湖北泰丽陶瓷有限公司 | 当阳市玉阳办事处玉窑枝公路（帝缘陶瓷公司院内） | 宜昌 | 当阳市 | 三峡公共检验检测中心 | 平均值,单个值 | 标准指标:≥30,实测指标:23,标准指标:≥27,实测指标:min:22 | 生产
22 | 陶瓷砖 | 陶瓷砖（有釉） | 400×800×8（mm） 有釉 | 法莱登 | 20210620/20210620 |  | GB/T 4100-2015附录H、GB 6566-2010、湖北省陶瓷砖产品质量监督抽查实施细则（2021年版） | 湖北泰丽陶瓷有限公司 | 当阳市玉阳办事处玉窑枝公路（帝缘陶瓷公司院内） | 湖北泰丽陶瓷有限公司 | 当阳市玉阳办事处玉窑枝公路（帝缘陶瓷公司院内） | 宜昌 | 当阳市 | 三峡公共检验检测中心 | 破坏强度 | 标准指标:≥1100,实测指标:1049 | 生产
23 | 食品相关产品 | 250豪爽杯（食品接触用） （一次性塑料杯） | 230mL/只 50只/袋 AGW-4612 |  | 2021.03.12/37 | 粤XK16-204-02405 | GB 4806.7-2016 GB/T 18006.1-2009 《湖北省食品接触用塑料材料及制品产品质量监督抽查实施细则（2021年版）》 | 广州邦太日用品有限公司 | 广州市番禺区沙头街禺山西路莲湖村南庄路3号 | 沙市区买哒上海公馆店 | 沙市区柳垸一路上海公馆 | 荆州 | 沙市区 | 湖北省产品质量监督检验研究院荆州分院 | 负重性能 | ≤5：38 | 流通
24 | 食品相关产品 | 航空杯 （一次性塑料餐饮具） | 60个/袋 |  | 2021.02.24 | 鄂XK16-204-00682 | GB 4806.7-2016 GB/T 18006.1-2009 《湖北省食品接触用塑料材料及制品产品质量监督抽查实施细则（2021年版）》 | 枝江市顺达顺塑料制品有限公司 | 湖北枝江市董市镇金盆山大道 | 沙市区老四粮油店 | 沙市区朝阳农超内 | 荆州 | 沙市区 | 湖北省产品质量监督检验研究院荆州分院 | 负重性能 | ≤5：79 | 流通
25 | 食品相关产品 | 时尚健康塑碗 （一次性塑料餐饮具） | 20只/袋 |  | 2021.03.19 | 鄂XK16-204-00682 | GB 4806.7-2016 GB/T 18006.1-2009 《湖北省食品接触用塑料材料及制品产品质量监督抽查实施细则（2021年版）》 | 枝江市顺达顺塑料制品有限公司 | 湖北枝江市董市镇金盆山大道 | 沙市区老四粮油店 | 沙市区朝阳农超内 | 荆州 | 沙市区 | 湖北省产品质量监督检验研究院荆州分院 | 负重性能 | ≤5：57 | 流通
26 | 食品相关产品 | 塑杯（食品接触用） （一次性塑料餐饮具） | 200mL/只 100只/袋 | 开普特 | 2021.01.08 | 浙XK16-204-00154 | GB 4806.7-2016 GB/T 18006.1-2009 《湖北省食品接触用塑料材料及制品产品质量监督抽查实施细则（2021年版）》 | 台州市黄岩海顺塑料厂 | 台州市黄岩北海洋镇前蒋村 | 沙市区俊鲜生生活超市 | 沙市区杨林堤路江汉石油大院9#-16#门面 | 荆州 | 沙市区 | 湖北省产品质量监督检验研究院荆州分院 | 负重性能 | ≤5：75 | 流通
27 | 食品相关产品 | 九酒杯品尝杯 | PP | 聚美 高诚 | 2020.06.18 | 鄂XK16-204-00400 | GB 4806.7-2016 GB/T 18006.1-2009 《湖北省食品接触用塑料材料及制品产品质量监督抽查实施细则（2021年版）》 | 武汉市聚美塑料制品厂 | 武汉市江夏区107国道41公里处 | 荆州区超达强超市 | 荆州区纪南镇红光村四组 | 荆州 | 荆州区 | 湖北省产品质量监督检验研究院荆州分院 | 负重性能 | ≤5：62 | 流通
28 | 食品相关产品 | A级塑胶杯 | PP | 聚美 高诚 |  | 鄂XK16-204-00400 | GB 4806.7-2016 GB/T 18006.1-2009 《湖北省食品接触用塑料材料及制品产品质量监督抽查实施细则（2021年版）》 | 武汉市聚美塑料制品厂 | 武汉市江夏区107国道41公里处 | 荆州区超达强超市 | 荆州区纪南镇红光村四组 | 荆州 | 荆州区 | 湖北省产品质量监督检验研究院荆州分院 | 负重性能 | ≤5：68 | 流通
29 | 电线电缆 | 铜芯交联聚乙烯绝缘聚氯乙烯护套电缆 | YJV 0.6/1kV 5×16mm² | / | 2021.06.26 | 鄂XK06-001-00103 | GB/T12706.1-2020《额定电压1 kV(Um=1.2 kV)到35 kV(Um=40.5 kV)挤包绝缘电力电缆及附件 第1部分：额定电压1 kV(Um=1.2 kV)和3 kV(Um=3.6 kV)电缆》；《电线电缆产品质量监督抽查实施细则 （2021年版）》 | 湖北汉邦电缆有限公司 | 湖北省东山头工业园 | 湖北汉邦电缆有限公司 | 孝感市孝南区东山头原种场大教堤村赛思工业园2号厂房 | 孝感 | 孝南区 | 武汉产品质量监督检验所 | 护套失重试验 | （≤1.5），（1.8） | 生产
30 | 充电宝 | 智能移动电源 | 510 | / | 202105 | / | GB/T 35590-2017《信息技术 便携式数字设备用移动电源通用规范》；GB/T 17626.2-2018《电磁兼容 试验和测量技术 静电放电抗扰度试验》；《湖北省移动电源产品质量监督抽查实施细则》 | 标称：深圳市同方鑫睿科技开发有限公司 | 标称：深圳市宝安区福永街道凤凰大道177号 | 孝感市八达通讯有限公司 | 孝感市仙女路7号 | 孝感 | 孝南区 | 武汉产品质量监督检验所 | 外观及标识 | （GB/T 35590-2017 第4.1.2条），（标识不符合要求） | 流通
31 | 充电宝 | 移动电源 | P113 | Lovesn海韵 | / | / | GB/T 35590-2017《信息技术 便携式数字设备用移动电源通用规范》；GB/T 17626.2-2018《电磁兼容 试验和测量技术 静电放电抗扰度试验》；《湖北省移动电源产品质量监督抽查实施细则》 | 标称：深圳市华智辉通讯技术有限公司 | 标称：深圳市龙岗区坂田第三工业区19栋A座 | 神农架林区松柏镇志宏通讯 | 神农架林区松柏镇中心街联通二楼 | 神农架林区 | 省直辖 | 武汉产品质量监督检验所 | 外观及标识；常温下的有效输出容量 | （GB/T 35590-2017 第4.1.2条），（标识不符合要求）；（≥7200），（第一次放电：4368第二次放电：4128第三次放电：4008） | 流通
32 | 充电宝 | 超薄数显聚合物移动电源 | D600L | / | / | / | GB/T 35590-2017《信息技术 便携式数字设备用移动电源通用规范》；GB/T 17626.2-2018《电磁兼容 试验和测量技术 静电放电抗扰度试验》；《湖北省移动电源产品质量监督抽查实施细则》 | 标称：东莞力安电源科技有限公司 | 标称：东莞市厚街镇白濠社区嘉福路32号A栋三楼 | 黄石港区新和通讯经营部 | 黄石港区黄石大道185号 | 黄石 | 黄石港区 | 武汉产品质量监督检验所 | 外观及标识；常温下的有效输出容量；低温下的有效输出容量 | （GB/T 35590-2017 第4.1.2条），（标识不符合要求）；（≥6200），（第一次放电：4725第二次放电：4389第三次放电：3948）；（≥6200×60%），（2678） | 流通
33 | 充电宝 | 华住臻选超薄移动电源5000mAh黑色 |  | / | / | / | GB/T 35590-2017《信息技术 便携式数字设备用移动电源通用规范》；GB/T 17626.2-2018《电磁兼容 试验和测量技术 静电放电抗扰度试验》；《湖北省移动电源产品质量监督抽查实施细则》 | 标称：深圳市乐塔驰电子有限公司 | 标称：深圳市光明新区公明街道马山头村第六工业区2A栋 | 黄石市顺为酒店管理有限公司 | 湖北省黄石市下陆区团城山街道杭州西路101号 | 黄石 | 下陆区 | 武汉产品质量监督检验所 | 外观及标识 | （GB/T 35590-2017 第4.1.2条），（标识不符合要求） | 流通
34 | 充电宝 | 10000mAh移动电源铝合金/银色 | NOME-008 | / | / | / | GB/T 35590-2017《信息技术 便携式数字设备用移动电源通用规范》；GB/T 17626.2-2018《电磁兼容 试验和测量技术 静电放电抗扰度试验》；《湖北省移动电源产品质量监督抽查实施细则》 | 标称：广州诺米品牌管理有限公司 | 标称：广州市荔湾区下市直街1号22栋自编1号楼1楼 | 武汉市汉阳区优木百品日用品店 | 武汉市汉阳区龙阳大道特6号武汉摩尔城2层L2C-052/059号商铺（C区） | 武汉 | 汉阳区 | 武汉产品质量监督检验所 | 外观及标识 | （GB/T 35590-2017 第4.1.2条），（标识不符合要求） | 流通
35 | 镜片 | 1.601高级防蓝光非球面抗疲劳树脂（镜片） | 光学树脂（白）镀膜 ne：1.601 UV-1 0类 | 保澜 | 2020/10/28，2021/05/20，2021/01/03 | / | QB/T 2506-2017《眼镜镜片 光学树脂镜片》；GB 10810.1-2005《眼镜镜片 第1部分：单光和多焦点镜片》；GB 10810.3-2006《眼镜镜片及相关眼镜产品 第3部分：透射比规范及测量方法》；GB 10810.5-2012《眼镜镜片 第5部分：镜片表面耐磨要求》；《湖北省眼镜镜片产品质量监督抽查实施细则》；《2021年湖北省眼镜镜片产品质量监督抽查方案》 | 标称：上海保澜光学眼镜有限公司 | 标称：上海市松江区民发经济开发区(张泽竹亭145号3室) | 樊城区查尔斯顿眼镜店 | 襄阳市樊城区大庆西路乐卖特超市外租区5、6号商铺 | 襄阳 | 樊城区 | 武汉产品质量监督检验所 | 厚度偏差 | （测量值与标称值的允差为±0.3），（ +0.37） | 流通
36 | 镜片 | 中折非球面加膜树脂镜片 | 光学树脂（白）镀膜 ne：1.551 UV-1 0类 | 太古 | 1893102410 | / | QB/T 2506-2017《眼镜镜片 光学树脂镜片》；GB 10810.1-2005《眼镜镜片 第1部分：单光和多焦点镜片》；GB 10810.3-2006《眼镜镜片及相关眼镜产品 第3部分：透射比规范及测量方法》；GB 10810.5-2012《眼镜镜片 第5部分：镜片表面耐磨要求》；《湖北省眼镜镜片产品质量监督抽查实施细则》；《2021年湖北省眼镜镜片产品质量监督抽查方案》 | 标称：视悦光学有限公司 | 标称：丹阳市司徒镇眼镜工业园 | 襄阳市大明眼镜有限责任公司 | 襄阳市樊城区长征路1号 | 襄阳 | 樊城区 | 武汉产品质量监督检验所 | 明示透射比；耐光辐照 | （当镜片明示截止波长UV400来表征其防紫外性能时，其截止波长以下（含截止波长）的光谱范围内透射比τ(λ)不应大于2.0），（79.0146）；（明示透射比的要求当镜片明示截止波长UV400来表征其防紫外性能时，其截止波长以下（含截止波长）的光谱范围内透射比τ(λ)不应大于2.0），（76.8462） | 流通
37 | 镜片 | 光学树脂镜片 | 光学树脂（白）镀膜 Ne：1.597 UV-1 0类 | 洛菲视迪 | 2021/01/06 | / | QB/T 2506-2017《眼镜镜片 光学树脂镜片》；GB 10810.1-2005《眼镜镜片 第1部分：单光和多焦点镜片》；GB 10810.3-2006《眼镜镜片及相关眼镜产品 第3部分：透射比规范及测量方法》；GB 10810.5-2012《眼镜镜片 第5部分：镜片表面耐磨要求》；《湖北省眼镜镜片产品质量监督抽查实施细则》；《2021年湖北省眼镜镜片产品质量监督抽查方案》 | 标称：丹阳市洛菲斯光学眼镜有限公司 | 标称：丹阳中国眼镜城4楼8-10号 | 襄阳市天逸眼镜有限公司 | 襄阳市樊城区铁路大院新华路小学门面房 | 襄阳 | 樊城区 | 武汉产品质量监督检验所 | 厚度偏差 | （测量值与标称值的允差为±0.3），（-0.44） | 流通
38 | 镜片 | 光学树脂镜片 | 光学树脂（白）镀膜 Ne：1.597 UV-1 0类 | 洛菲视迪 | 2021/01/14 2021/04/08 | / | QB/T 2506-2017《眼镜镜片 光学树脂镜片》；GB 10810.1-2005《眼镜镜片 第1部分：单光和多焦点镜片》；GB 10810.3-2006《眼镜镜片及相关眼镜产品 第3部分：透射比规范及测量方法》；GB 10810.5-2012《眼镜镜片 第5部分：镜片表面耐磨要求》；《湖北省眼镜镜片产品质量监督抽查实施细则》；《2021年湖北省眼镜镜片产品质量监督抽查方案》 | 标称：丹阳市洛菲斯光学眼镜有限公司 | 标称：丹阳市中国眼镜城4楼8-10号 | 襄阳市天逸眼镜有限公司 | 襄阳市樊城区铁路大院新华路小学门面房 | 襄阳 | 樊城区 | 武汉产品质量监督检验所 | 厚度偏差 | （测量值与标称值的允差为±0.3），（-0.49） | 流通
39 | 镜片 | 奥尔帝1.56非球面防蓝光护眼镜片 | 光学树脂（白）镀膜 ne：1.552 UV-1 0类 | 奥尔帝 | 20210612 20210517 20210608 | / | QB/T 2506-2017《眼镜镜片 光学树脂镜片》；GB 10810.1-2005《眼镜镜片 第1部分：单光和多焦点镜片》；GB 10810.3-2006《眼镜镜片及相关眼镜产品 第3部分：透射比规范及测量方法》；GB 10810.5-2012《眼镜镜片 第5部分：镜片表面耐磨要求》；《湖北省眼镜镜片产品质量监督抽查实施细则》；《2021年湖北省眼镜镜片产品质量监督抽查方案》 | 标称：丹阳奥尔帝光学眼镜有限公司 | 标称：江苏省丹阳市云阳街道南三环南侧 | 荆州市荆州区亨达利眼镜荆中路店 | 荆州市荆州区荆中路12号 | 荆州 | 荆州区 | 武汉产品质量监督检验所 | 厚度偏差 | （测量值与标称值的允差为±0.3），（-0.61） | 流通
40 | 镜片 | 1.596非球面超加硬绿膜（镜片） | 光学树脂（白）镀膜 ne：1.596 UV-1 0类 | 菲莱克 | 2020/07/15 2021/02/01 2020/01/13 2020/08/22 | / | QB/T 2506-2017《眼镜镜片 光学树脂镜片》；GB 10810.1-2005《眼镜镜片 第1部分：单光和多焦点镜片》；GB 10810.3-2006《眼镜镜片及相关眼镜产品 第3部分：透射比规范及测量方法》；GB 10810.5-2012《眼镜镜片 第5部分：镜片表面耐磨要求》；《湖北省眼镜镜片产品质量监督抽查实施细则》；《2021年湖北省眼镜镜片产品质量监督抽查方案》 | 标称：丹阳市众一光学眼镜有限公司 | 标称：丹阳市开发区河阳兴河路 | 沙市区宏发眼镜批发城江渎宫店 | 沙市区江汉南路江渎宫小商品商务中心一层1061-1063号 | 荆州 | 沙市区 | 武汉产品质量监督检验所 | 标志 | （镜片的包装上或附带文件中至少应标明的参数:a)产品名称、商标；b)制造商名称和地址；c)执行标准号；d)顶焦度；e)镜片尺寸；f)基准点厚度；g)设计基准点位置（如未标明，则该点为镜片几何中心）；h)镀层的情况；i)光透射比分类；j)材料折射率（4位有效数字）和基准波长；k)阿贝数（色散系数）（3位有效数字）和基准波长；l)生产日期或批号），（A1未标明基准点厚度） | 流通
41 | 镜片 | 1.600超加硬发水膜非球面黄绿膜（镜片） | 光学树脂（白）镀膜 ne：1.600 UV-1 0类 | 华伦贝尔 | 2019/01/05 | / | QB/T 2506-2017《眼镜镜片 光学树脂镜片》；GB 10810.1-2005《眼镜镜片 第1部分：单光和多焦点镜片》；GB 10810.3-2006《眼镜镜片及相关眼镜产品 第3部分：透射比规范及测量方法》；GB 10810.5-2012《眼镜镜片 第5部分：镜片表面耐磨要求》；《湖北省眼镜镜片产品质量监督抽查实施细则》；《2021年湖北省眼镜镜片产品质量监督抽查方案》 | 标称：尊龙（江苏）光学有限公司 | 标称：江苏省丹阳市开发区北一纬水库南18号 | 湖北直达车眼镜超市有限公司 | 湖北省荆门市东宝区中天街23号1幢3层301室 | 荆门 | 东宝区 | 武汉产品质量监督检验所 | 厚度偏差 | （测量值与标称值的允差为±0.3），（-0.39） | 流通
42 | 镜片 | 1.560UV400四合一非球面发水膜（镜片） | 光学树脂（白）镀膜 ne：1.552 UV-1 0类 | 图形商标 | 2021/03/08 2020/12/23 2019/08/05 | / | QB/T 2506-2017《眼镜镜片 光学树脂镜片》；GB 10810.1-2005《眼镜镜片 第1部分：单光和多焦点镜片》；GB 10810.3-2006《眼镜镜片及相关眼镜产品 第3部分：透射比规范及测量方法》；GB 10810.5-2012《眼镜镜片 第5部分：镜片表面耐磨要求》；《湖北省眼镜镜片产品质量监督抽查实施细则》；《2021年湖北省眼镜镜片产品质量监督抽查方案》 | 标称：尊龙（上海）光学有限公司GOVERNOR SHANGHAI LTD | 标称：上海市奉贤区金江镇金钱公路2258号 | 湖北直达车眼镜超市有限公司 | 湖北省荆门市东宝区中天街23号1幢3层301室 | 荆门 | 东宝区 | 武汉产品质量监督检验所 | 厚度偏差；明示透射比；耐光辐照 | （测量值与标称值的允差为±0.3），（-0.53）；（当镜片明示截止波长UV400来表征其防紫外性能时，其截止波长以下（含截止波长）的光谱范围内透射比τ(λ)不应大于2.0），（23.6048）；（明示透射比的要求当镜片明示截止波长UV400来表征其防紫外性能时，其截止波长以下（含截止波长）的光谱范围内透射比τ(λ)不应大于2.0），（23.9733） | 流通
43 | 电动自行车 | 电动自行车 | TDT1928Z | 绿佳 | 检/备2020-09-21 | / | GB 17761-2018《电动自行车安全技术规范》；《湖北省电动自行车产品质量监督抽查实施细则》 | 标称：天津绿佳车业有限公司 | 标称：天津武清汊沽港镇福发路24号 | 鄂州市泽林胜帏车行 | 鄂州市泽林镇泽林村桐城嘉园1号2层4号 | 鄂州 | 鄂城区 | 武汉产品质量监督检验所 | 车速提示音 | （当车速达到 15km/h 时应持续发出提示音），（无提示音发出） | 流通
44 | 食品用洗涤剂 | 手洗餐具洗涤剂（小苏打冷水去油洗洁精） | 1.3kg/瓶 |  | 20230106H | （冀）XK16-114-00024 | GB/T 9985-2000《手洗餐具用洗涤剂》；《湖北省家化产品质量监督抽查实施细则（2021年）》 | 上海声益日用品有限公司 | 上海市金山工业区亭卫公路6558号 | 谷城乐享生活购物广场有限公司 | 谷城县城关镇城内街41号 | 襄阳市 | 谷城县 | 襄阳市公共检验检测中心 | 总活性物含量项目 | ≥15％；9％ | 流通
45 | 塑料管材及管件 | 给水用聚丙烯PP-R管 | dn20×3.4mm，S2.5 |  | 2021-03-12 |  | GB/T 18742.2-2017《冷热水用聚丙烯管道系统 第2部分：管材》；《湖北省无规共聚聚丙烯（PP-R）管材产品质量监督抽查实施细则》 | 吴江金驰达管业有限公司 | 吴江七都镇吴越路西侧 | 竹溪县金阁水暖器材供应站 | 竹溪县城关镇鄂陕大道1376号 | 十堰市 | 竹溪县 | 襄阳市公共检验检测中心 | 熔融温度 | ≤148℃；158℃ | 流通
46 | 塑料管材及管件 | 冷热水用聚丙烯（PP-R）管材 | dn32×4.4mm，S3.2 |  | 2020-05-06 |  | GB/T 18742.2-2017《冷热水用聚丙烯管道系统 第2部分：管材》；《湖北省无规共聚聚丙烯（PP-R）管材产品质量监督抽查实施细则》 | 苏州万能建材科技有限公司 |  | 竹溪县金德建材商行 | 竹溪县城关镇人民路 | 十堰市 | 竹溪县 | 襄阳市公共检验检测中心 | 熔融温度 | ≤148℃；160℃ | 流通
47 | 建筑型材 | 铝合金建筑型材 | 喷粉型材 |  | 2021-05-12 |  | GB/T 5237.4-2017《铝合金建筑型材 第4部分：喷粉型材》；《湖北省铝合金建筑型材产品质量监督抽查实施细则（2021年）》 | 佛山市齐力吉美铝业有限公司 | 佛山市大沥镇 | 张湾区十堰大道中得不锈钢加工部 | 张湾区十堰大道19号昌升国际5幢 | 十堰市 | 张湾区 | 襄阳市公共检验检测中心 | 化学成分：Fe（铁）含量、Zn（锌）含量 | 化学成分：Fe（铁）含量0.46（标准要求≤0.35）、Zn（锌）含量0.14（标准要求≤0.10） | 流通
48 | 食品相关产品 | 塑料一次性餐饮具（好运碗） | 500mL/个 |  | 2021-04-16 | 鄂XK16-204-00443 | GB/T 18006.1-2009《塑料一次性餐饮具通用技术要求》；《湖北省食品接触用塑料材料及制品产品质量监督抽查实施细则（2021年）》 | 竹溪县国鑫塑料制品厂 | 竹溪县水坪镇塔儿湾村 | 竹溪县国鑫塑料制品厂 | 竹溪县水坪镇塔儿湾村 | 十堰市 | 竹溪县 | 襄阳市公共检验检测中心 | 负重性能项目 | 一次性餐饮具负重前后高度变化应不大于5%；一次性餐饮具负重前后高度变化大于5% | 生产
49 | 食品相关产品 | 塑料一次性餐饮具（好运杯） | 220mL/个 |  | 2021-04-16 | 鄂XK16-204-00443 | GB/T 18006.1-2009《塑料一次性餐饮具通用技术要求》；《湖北省食品接触用塑料材料及制品产品质量监督抽查实施细则（2021年）》 | 竹溪县国鑫塑料制品厂 | 竹溪县水坪镇塔儿湾村 | 竹溪县国鑫塑料制品厂 | 竹溪县水坪镇塔儿湾村 | 十堰市 | 竹溪县 | 襄阳市公共检验检测中心 | 负重性能项目 | 一次性餐饮具负重前后高度变化应不大于5%；一次性餐饮具负重前后高度变化大于5% | 生产
50 | 食品相关产品 | 水心缘新空杯 |  |  | 2020-03-21 | 鄂XK16-204-00733 | GB/T 18006.1-2009《塑料一次性餐饮具通用技术要求》；《湖北省食品接触用塑料材料及制品产品质量监督抽查实施细则（2021年）》 | 十堰水心缘塑料制品有限公司 | 十堰市茅箭区顾家岗村脂肪沟七组 | 竹溪县城关镇郭静商店 | 竹溪县城关镇邮电街 | 十堰市 | 竹溪县 | 襄阳市公共检验检测中心 | 负重性能项目 | 一次性餐饮具负重前后高度变化应不大于5%；一次性餐饮具负重前后高度变化大于5% | 流通
51 | 食品相关产品 | 水心缘航空饮杯 |  |  | 2021-02-21 | 鄂XK16-204-00733 | GB/T 18006.1-2009《塑料一次性餐饮具通用技术要求》；《湖北省食品接触用塑料材料及制品产品质量监督抽查实施细则（2021年）》 | 十堰水心缘塑料制品有限公司 | 十堰市茅箭区顾家岗村脂肪沟七组 | 竹溪县城关镇郭静商店 | 竹溪县城关镇邮电街 | 十堰市 | 竹溪县 | 襄阳市公共检验检测中心 | 负重性能项目 | 一次性餐饮具负重前后高度变化应不大于5%；一次性餐饮具负重前后高度变化大于5% | 流通
52 | 食品相关产品 | 时尚金典杯 | 210mL/个 |  | 2021-02-02 | 鄂XK16-204-00078 | GB/T 18006.1-2009《塑料一次性餐饮具通用技术要求》；《湖北省食品接触用塑料材料及制品产品质量监督抽查实施细则（2021年）》 | 湖北省襄阳市枣阳市祥鸿塑料制品厂 | 湖北省枣阳市车站路 | 竹山县汉口小百货批发 | 竹山县城关镇桥头市场 | 十堰市 | 竹山县 | 襄阳市公共检验检测中心 | 负重性能项目 | 一次性餐饮具负重前后高度变化应不大于5%；一次性餐饮具负重前后高度变化大于5% | 流通
53 | 食品相关产品 | 祥鸿喜庆碗 |  |  | 2021-02-03 | 鄂XK16-204-00566 | GB/T 18006.1-2009《塑料一次性餐饮具通用技术要求》；《湖北省食品接触用塑料材料及制品产品质量监督抽查实施细则（2021年）》 | 枣阳市祥鸿塑业制品厂 | 枣阳市车站路炮团路口 | 竹山县汉口小百货批发 | 竹山县城关镇桥头市场 | 十堰市 | 竹山县 | 襄阳市公共检验检测中心 | 负重性能项目 | 一次性餐饮具负重前后高度变化应不大于5%；一次性餐饮具负重前后高度变化大于5% | 流通
54 | 食品相关产品 | 金饭碗 |  |  |  | 鄂XK16-204-01068 | GB/T 18006.1-2009《塑料一次性餐饮具通用技术要求》；《湖北省食品接触用塑料材料及制品产品质量监督抽查实施细则（2021年）》 | 武汉市聚美塑料制品厂 | 湖北省武汉市107国道旁 | 竹山县汉口小百货批发 | 竹山县城关镇桥头市场 | 十堰市 | 竹山县 | 襄阳市公共检验检测中心 | 负重性能项目 | 一次性餐饮具负重前后高度变化应不大于5%；一次性餐饮具负重前后高度变化大于5% | 流通
55 | 食品相关产品 | 塑料一次性餐饮具（好家品塑料杯） | 200mL/个 |  | 2020-11-08 | 鄂XK16-204-00483 | GB/T 18006.1-2009《塑料一次性餐饮具通用技术要求》；《湖北省食品接触用塑料材料及制品产品质量监督抽查实施细则（2021年）》 | 十堰市光泰纸塑制品有限公司 | 郧县茶店镇神河居委会三组 | 十堰市光泰纸塑制品有限公司 | 郧县茶店镇神河居委会三组 | 十堰市 | 郧县 | 襄阳市公共检验检测中心 | 负重性能项目 | 一次性餐饮具负重前后高度变化应不大于5%；一次性餐饮具负重前后高度变化大于5% | 生产
56 | 食品相关产品 | 塑料一次性餐饮具（玲珑碗） |  |  | 2021-02-13 | 鄂XK16-204-00733 | GB/T 18006.1-2009《塑料一次性餐饮具通用技术要求》；《湖北省食品接触用塑料材料及制品产品质量监督抽查实施细则（2021年）》 | 十堰水心缘塑料制品有限公司 | 十堰市茅箭区顾家岗村脂肪沟七组 | 十堰水心缘塑料制品有限公司 | 十堰市茅箭区顾家岗村脂肪沟七组 | 十堰市 | 茅箭区 | 襄阳市公共检验检测中心 | 负重性能项目 | 一次性餐饮具负重前后高度变化应不大于5%；一次性餐饮具负重前后高度变化大于5% | 生产
57 | 塑料管材 | 给水用聚乙烯（PE）管材 | dn50×en3.7 SDR13.6 | 云洋 | 2021/05/17 | / | GB/T 13663.2-2018 | 钟祥市云洋管材加工厂 | 钟祥市冷水镇湾堰村四组 | 钟祥市云洋管材加工厂 | 钟祥市冷水镇湾堰村四组 | 荆门市 | 钟祥市 | 荆门市工业产品质量检验所 | 灰分,几何尺寸-壁厚公差 | ≤0.1，1.3；3.7+0.50 判定原则：n=5,Ac=0，3.3～3.8,Ac=5 | 生产
58 | 塑料管材 | 给水用聚乙烯（PE）管材 | dn25×en2.3 SDR11 | 云洋 | 2021/04/22 | / | GB/T 13663.2-2018 | 钟祥市云洋管材加工厂 | 钟祥市冷水镇湾堰村四组 | 钟祥市云洋管材加工厂 | 钟祥市冷水镇湾堰村四组 | 荆门市 | 钟祥市 | 荆门市工业产品质量检验所 | 灰分,静液压强度（20℃，100h） | ≤0.1，3.3；无破坏，无渗漏，破坏 | 生产
59 | 塑料管材 | 给水用聚乙烯（PE）管材 | dn63×en4.7 SDR13.6 | 云洋 | 2021/05/30 | / | GB/T 13663.2-2018 | 钟祥市云洋管材加工厂 | 钟祥市冷水镇湾堰村四组 | 钟祥市云洋管材加工厂 | 钟祥市冷水镇湾堰村四组 | 荆门市 | 钟祥市 | 荆门市工业产品质量检验所 | 灰分,几何尺寸-壁厚公差 | ≤0.1，2.5；4.7+0.60 判定原则：n=5,Ac=0，4.6～5.3,Ac=1 | 生产
60 | 润滑油 | 柴油机油 | CD 20W-50 | 长城 | 2021-04-15 | / | GB 11122-2006 | 中国石油化工股份有限公司润滑油分公司 | 北京市海淀区安宁庄西路六号 | 天门市杨林海俊加油站有限公司八市加油站 | 天门市杨林办事处赵湾村三组 | 天门市 | 天门市 | 湖北省石油产品质量检测中心 | 运动黏度(100°C),倾点，泡沫性(泡沫倾向/泡沫稳定性）-24°C,泡沫性(泡沫倾向/泡沫稳定性）-后24°C | 16.3∼<21.9，6.946；不高于-18，-12.0；不大于25/0，610/10；不大于25/0，600/0 | 流通
61 | 润滑油 | 柴油机油 | CD 50 | 扬光 | 2020/01/10 PY202001101236 | / | GB11122-2006 | 武汉市润佳高级润滑油有限责任公司 | 武汉市临空港经济技术开发区慈惠工业园38号 | 黄梅县黄梅镇埃索润滑油经营部 | 黄梅镇人民大道西路 | 黄冈市 | 黄梅县 | 湖北省石油产品质量检测中心 | 闪点(开口) | 不低于230，218 | 流通
62 | 车用汽柴油 | 车用柴油（Ⅵ） | 0号 | / | / | / | GB 19147-2016 | / | / | 郧西县华天成品油商贸有限公司 | 郧西县六郎乡两岔河村1组1幢 | 十堰市 | 郧西县 | 湖北省石油产品质量检测中心 | 闪点（闭口） | 不低于60，56.0 | 流通
63 | 车用汽柴油 | 车用柴油（Ⅵ） | 0号 | / | / | / | GB 19147-2016 | / | / | 郧西县景阳乡加油站 | 郧西县景阳乡骡马店村11号 | 十堰市 | 郧西县 | 湖北省石油产品质量检测中心 | 闪点（闭口） | 不低于60，54.0 | 流通

## 假冒生产企业
2021年水泥等40种产品质量监督抽查假冒生产企业名单
序号 |  | 产品名称 | 规格型号 | 商标 | 生产日期及批号 | 生产许可证号 | 执行标准 | 标称生产企业名称 | 标称生产企业地址 | 受检企业名称（电商平台及电商名称） | 受检企业地址 | 受检企业所在地市 | 受检企业所在地县 | 抽检单位 | 合格批次 | 企业规模 | 抽查领域（生产或销售或电商）
1 | 陶瓷砖 | 陶瓷砖（金刚大理石瓷砖） | 300mm×300mm |  |  |  | GB/T 4100-2015《陶瓷砖》；GB 6566-2010《建筑材料放射性核素限量》；2021年《湖北省陶瓷砖产品质量监督抽查实施细则》 | 广东佛山蜜蜂明珠陶瓷有限公司 | 佛山市华夏陶瓷城 | 张湾区鑫化建材批发部 | 十堰市张湾区汉江路街道十堰大道19号 | 十堰市 | 张湾区 | 襄阳市公共检验检测中心 | 1 |  | 销售
2 | 陶瓷砖 | 陶瓷砖（皇家彩晶大理石） | 600mm×300mm |  | 2020-07-06 |  | GB/T 4100-2015《陶瓷砖》；GB 6566-2010《建筑材料放射性核素限量》；2021年《湖北省陶瓷砖产品质量监督抽查实施细则》 | 广东佛山都市印象陶瓷有限公司 | 佛山市华夏陶瓷城 | 张湾区鑫化建材批发部 | 十堰市张湾区汉江路街道十堰大道19号 | 十堰市 | 张湾区 | 襄阳市公共检验检测中心 | 1 |  | 销售
3 | 陶瓷砖 | 陶瓷砖（高档釉面内墙砖） | 工作尺寸300×600×10mm |  |  |  | GB/T 4100-2015《陶瓷砖》；GB 6566-2010《建筑材料放射性核素限量》；2021年《湖北省陶瓷砖产品质量监督抽查实施细则》 | 惠达卫浴股份有限公司 | 广东省佛山市陶瓷总部基地 | 十堰惠协工贸有限公司 | 十堰市茅箭区车站路16号 | 十堰市 | 茅箭区 | 襄阳市公共检验检测中心 | 1 |  | 销售